## Sheet1
常州市第二人民医院阳湖院区二期建设项目医用隔帘采购项目
编号 | 产品名称 | 技术参数 | 样式 | 形状 | 数量（副） | 单位 | 数量 | 总数 | 全费用单价 | 全费用金额
1 | 阻燃医用隔帘A | 阻燃医用隔帘面料： （一）消防阻燃安全指标 1、需满足GB20286-2006《公共场所阻燃制品及组件燃烧性能要求和标识》阻燃1级（检测报告需体现水洗次数≥55次） 1.1续燃时间：≤5s（依据GB/T 5455-2014标准） 1.2阴燃时间：≤15s（依据GB/T 5455-2014标准） 1.3损毁长度：≤150mm（依据GB/T 5455-2014标准） 1.4氧指数：≥32.0%（依据GB/T 5454-1997标准） 1.5燃烧滴落物：未引起脱脂棉燃烧或阴燃（依据GB/T 5455-2014标准） 1.6烟密度≤15SDR（依据GB/T 8627-2007标准） 1.7产烟毒性等级不低于ZA2级（依据GB/T20285-2006标准） 注：第1.1-1.7项提供CMA或CNAS标识检测报告加盖送检人公章，报告附防伪二维码供现场核验或对应发票为证。 （二）基本安全技术规范指标：依据GB18401-2010《国家纺织产品基本安全技术规范》 2.1甲醛含量：≤20mg/kg（依据GB/T2912.1-2009标准） 2.2 ph值： 4-9（依据GB/T7573-2009标准） 2.3异味：无（依据GB 18401-2010标准） 2.4可分解致癌芳香胺染料：禁用（依据GB/T17592-2011标准） 2.5色牢度：耐水色牢度（变色、沾色）：≥3级，耐干摩擦色牢度：≥3级，耐酸碱汗渍色牢度≥3级（依据GB/T5713-2013，GB/T3920-2008，GB/T3922-2013标准） （三）绿色产品评价： 3.符合GB/T35611-2017《绿色产品评价 纺织产品》以下内容： 3.1邻苯二甲酸脂≤0.1%（依据GB/T20388-2016标准） 3.2致敏染料：禁用（依据GB/T 20383-2006标准） 3.3氯（化）苯和氯化甲苯：≤1.0mg/kg（依据GB/T20384-2006标准） 3.4六价铬含量：未检出 注：第3.1-3.4项提供CMA或CNAS标识检测报告加盖送检人公章，报告附防伪二维码供现场核验或对应发票为证。 （四）影响产品性能的其它重要技术指标 4.纤维成分：100%聚酯纤维（依据FZ/T01057-2007标准） 5.克重量≥ 220g/㎡（依据GB/T 4669-2008标准) 6.基础要求： 6.1厚度：≥0.7mm（依据GB/T 3820-1997标准) 6.2断裂强力：直向≥1000N，横向≥450N（依据GB/T 3923.1-2013标准) 6.3织物耐磨性能：≥10000次未破损（依据GB/T21196.2-2007标准) 6.4起球：≥3级（依据GB/T 4802.1-2008标准) 7.洗涤后外观：≥4级（依据GB/T 21294-2014标准) 8.遮光率≥70%（依据FZ/T 62025-2015标准) 9.抗菌效果：金黄色葡萄球菌、大肠杆菌、白色念珠菌、肺炎克雷白（伯）氏菌、铜绿假单胞菌抑菌率≥95%，耐水洗≥50次（依据GB/T 20944.3-2008标准) 10.防污性能：具有易去污性（依据FZ/T 01118-2012标准) 11.净化性能：具有去甲醛功能（依据QB/T2761-2006标准) 12.医用隔帘上部镂空部分高50-65公分 注：第6-11项提供CMA或CNAS标识检测报告加盖送检人公章，报告附防伪二维码供现场核验或对应发票为证。 阻燃布带： 13.阻燃布带面料： 13.1材质：100%聚酯纤维 13.2阻燃标准符合GB20286-2006 阻燃1级 13.3织物耐磨次数≥28000次未破损 13.4抗老化强力保持率≥75%。 注：第13项提供CMA或CNAS标识检测报告加盖送检人公章，报告附防伪二维码供现场核验或对应发票为证。 | 最终颜色及款式由采购方确定 | L型 | 713 | m2 | 14604.55 | 28894.18 | 51 | 1473603.18
|  |  |  | U型 | 485 | m2 | 14197.59
|  |  |  | 一字型 | 8 | m2 | 92.04
2 | 阻燃医用隔帘B | 阻燃医用隔帘面料： （一）消防阻燃安全指标 1、需满足GB20286-2006《公共场所阻燃制品及组件燃烧性能要求和标识》阻燃1级（检测报告需体现水洗次数≥55次） 1.1续燃时间：≤5s（依据GB/T 5455-2014标准） 1.2阴燃时间：≤5s（依据GB/T 5455-2014标准） 1.3损毁长度：≤150mm（依据GB/T 5455-2014标准） 1.4氧指数：≥32.0%（依据GB/T 5454-1997标准） 1.5燃烧滴落物：未引起脱脂棉燃烧或阴燃（依据GB/T 5455-2014标准） 1.6烟密度≤15SDR（依据GB/T 8627-2007标准） 1.7产烟毒性等级不低于ZA2级（依据GB/T20285-2006标准） 注：第1.1-1.7项需提供CMA或CNAS标识检测报告加盖送检人公章，报告附防伪二维码供现场核验或对应发票为证。 （二）基本安全技术规范指标 2.符合GB18401-2010《国家纺织产品基本安全技术规范》C类或更优标准。 2.1甲醛含量：≤20mg/kg（依据GB/T2912.1-2009标准） 2.2 ph值： 4-9（依据GB/T7573-2009标准） 2.3异味：无（依据GB 18401-2010标准） 2.4可分解致癌芳香胺染料：禁用（依据GB/T17592-2011标准） 2.5色牢度：耐水色牢度（变色、沾色）：≥3级，耐干摩擦色牢度：≥3级，耐酸碱汗渍色牢度≥3级（依据GB/T5713-2013，GB/T3920-2008，GB/T3922-2013标准） （三）绿色产品评价： 3.符合GB/T35611-2017《绿色产品评价 纺织产品》以下内容： 3.1邻苯二甲酸脂≤0.1%（依据GB/T20388-2016标准） 3.2致敏染料：禁用（依据GB/T 20383-2006标准） 3.3氯（化）苯和氯化甲苯：≤1.0mg/kg（依据GB/T20384-2006标准） 3.4六价铬含量：未检出 注：第3.1-3.4项提供CMA或CNAS标识检测报告加盖送检人公章，报告附防伪二维码供现场核验或对应发票为证。 （四）影响产品性能的其它重要技术指标 4.纤维成分：100%聚酯纤维（依据FZ/T01057-2007标准） 5.克重量≥250g/㎡（依据GB/T 4669-2008标准) 6.基础要求： 6.1厚度：≥0.7mm（依据GB/T 3820-1997标准) 6.2断裂强力：直向≥1050N，横向≥450N（依据GB/T 3923.1-2013标准) 6.3织物耐磨性能：≥80000次未破损（依据GB/T21196.2-2007标准) 6.4起球：≥4级（依据GB/T 4802.1-2008标准) 7.洗涤后外观：≥4级（依据GB/T 21294-2014标准) 8.污染物去除率（%）：甲醛≥40，苯≥70，甲苯≥70，二甲苯≥80（依据QB/T2761-2006标准） 9.遮光率≥75%（依据FZ/T 62025-2015标准) 10.防污性能：具有易去污性（依据FZ/T 01118-2012标准) 11.消臭性能（%）：浓度减少率，硫化氢≥1.5，甲硫醇≥6，氨气≥45，醋酸≥55（依据GB/T33610.2-2017标准） 12.抗菌效果（水洗≥50次）：金黄色葡萄球菌、大肠杆菌、白色念珠菌、肺炎克雷白（伯）氏菌、铜绿假单胞菌抑菌率≥98%（依据GB/T 20944.2-2017标准 13.医用隔帘上部镂空部分高50-65公分。 注：第6-12项需提供CMA或CNAS标识检测报告加盖送检人公章，报告附防伪二维码供现场核验或对应发票为证。 阻燃布带： 14.阻燃布带面料： 14.1材质：100%聚酯纤维 14.2阻燃标准符合GB20286-2006 阻燃1级 14.3织物耐磨次数≥28000次未破损 14.4抗老化强力保持率≥75%。 | 最终颜色及款式由采购方确定 | L型 | 120 | m2 | 2841.23 | 3639.17 | 58 | 211071.86
|  |  |  | U型 | 33 | m2 | 797.94
3 | 导轨 | 1、铝型材标号：6063-T5 2、轨道弯曲度≤0.15mm 3、规格为宽*高≥23mm*18mm方形轨道，国标型材厚度: ≥1.0mm ▲4、力学性能：规定非比例延伸强度≥205N/mm2，抗拉强度≥230N/mm2，，断后伸长率≥8%，韦氏硬度≥10.5HW 5、压痕硬度（膜层抗压痕性）≥95 ▲6、轨道具有耐盐酸性、耐溶剂性、耐洗涤性。 |  | L型 | 101 | m | 454.5 | 454.5 | 42 | 19089
|  |  |  | 合计 | [5 empty] | 1703764.04
备注：1、全费用单价包含制作、配件、安装、运输、 税金等全部费用；2、面积按窗帘实际展开面积计算；3、阻燃医用隔帘A清单数量按褶皱比1:1.5考虑；4、阻燃医用隔帘B清单数量按褶皱比1:2考虑